## Sheet1
GRUNŠU FIZIKĀLI - MEHĀNISKO ĪPAŠĪBU NORMATĪVIE UN APLĒSES RAKSTURLIELUMI
Objekts: Ūdenssaimniecības attīstība Ādažos II kārta, Ādažu ciems, Kadagas ciems, Ādažu pagasts
Ģeoteh- nisko elementu Nr. | Grunšu nosaukums | Grunts daļiņu blīvums ρS.g/cm3 | Grunts blīvums j.g/cm3 |  |  | Konsis- tence ll. | Porainības koef. e | Filtrācijas | Pēc LBN 005 99 | [5 empty] | īpatnējā |  |  | Piezīmes
[8 empty] | koeficients | [6 empty] | pretestība
[8 empty] | k.f m/dn | Saiste, C KPa |  |  | Iekšējās berzes leņķis |  |  | zondes konusam |  | Deformāciju modulis E MPa
[8 empty] | vidējais | [6 empty] | qc MPa | f Kpa
|  |  | pn | pl | pll |  |  |  | Cn | Cl | Cll | jn | jl | jll
1'''o | uzbērta grunts: smilts ar organikas piejaukumu līdz 5% (uzbērta augsne), irdena (qc=1,5-2,5 MPa) |  |  |  |  | Kā pamatne nav ieteicama būvniecībā | [8 empty] | 1,5-2,5 |  | 4
1''' | uzbērta grunts: smilts ar būvgružiem un organikas piejaukumu, irdena (qc=2-3,0 MPa) | 2.65 |  |  |  | Kā pamatne bez iepriekšējas noblīvēšanas nav ieteicama būvniecībā | [10 empty] | 7 | virs gruntsūdens līmeņa
1'' | uzbērta grunts: smilts ar būvgružiem, vietām ar organikas piejaukumu, vidēji blīva (qc=3-4 MPa) | 2.65 |  |  |  | Kā pamatne bez iepriekšējas noblīvēšanas nav ieteicama būvniecībā | [10 empty] | 11 | virs gruntsūdens līmeņa
1''s | uzbērta grunts: smilts (dzeltena) ar granti un oļiem, vid. blīva (qc =4-5 MPa) | 2.65 | 1.68 | 1.66 | 1.67 |  | 0.65 | 3-14 | 2 |  | 1 | 32 | 30 | 31 | 4-5 | 25-45 | 17 | virs gruntsūdens līmeņa
5 | dūņas, plūstošas (Il=>1) ar organiku un kūdras piejaukumu | 2.5 | 1.55 | 1.5 | 1.53 |  | 1.9 | <0.5 | 12 | 10 | 11 | 12 | 8 | 11 | 0,5 | 10 | 1
6''' | smilts putekļaina, irdena (qc =1-2 MPa) | 2.66 | 1.64 | 1.62 | 1.63 |  | 0.82 | 1-2 | 2 |  | 1 | 26 | 24 | 24 | 1-2 | 10-20 | 5 | zem gruntsūdens līmeņa
6'' | smilts putekļaina, vid. blīva (qc =2-4 MPa) | 2.66 | 1.66 | 1.64 | 1.65 |  | 0.7 | 1.5 | 3 | 1 | 2 | 28 | 26 | 27 | 3-4 | 25-35 | 11 | virs gruntsūdens līmeņa
|  |  | 1.92 | 1.9 | 1.91 |  |  |  | 2 |  | 1 | 27 | 25 | 26 |  |  | 9 | zem gruntsūdens līmeņa
7'' | smilts smalka, vid. blīva (qc =4-5 MPa) | 2.65 | 1.68 | 1.66 | 1.67 |  | 0.65 | 1-6 | 2 |  | 1 | 32 | 30 | 31 | 4-5 | 25-45 | 17 | virs gruntsūdens līmeņa
|  |  | 1.94 | 1.92 | 1.93 |  |  |  | 1 |  |  | 31 | 29 | 30 |  |  | 14 | zem gruntsūdens līmeņa
8'' | smilts vidēji rupja, vid. blīva (qc =4-6 MPa) | 2.65 | 1.7 | 1.68 | 1.69 |  | 0.62 | 3-12 | 1 |  |  | 31 | 29 | 30 | 4-6 | 35-55 | 23 | virs gruntsūdens līmeņa
14m | mālsmilts, plastiska (IL=0,50-0,65) | 2.68 | 2,02 | 2,00 | 2,01 | 0,50-0,65 | 0.6 | <0,2 | 17 | 15 | 16 | 23 | 21 | 22 |  |  | 14
15m | smilšmāls, mīksti plastiska (IL=0,65-0,85) | 2.68 | 1.95 | 1.93 | 1.94 | 0,55-0,75 | 0.7 | <0,1 | 22 | 20 | 21 | 20 | 18 | 19 |  |  | 12-15
16p | Māls, plūstošs (Il=>1) ar organikas piejaukumu | 2.65 | 1.85 | 1.8 | 1.83 |  | 1.1 | <0.1 | 18 | 12 | 13 | 9 | 7 | 8 |  |  | 5